## Folha 1
NAQ021 | m² |  | Isolamento térmico pelo interior de coberturas inclinadas sobre espaço habitável. Sistema "ROCKWOOL".
Isolamento térmico pelo interior de coberturas inclinadas sobre espaço habitável, formado por painel lã mineral de lã de rocha vulcânica Rockcalm -E- 211 "ROCKWOOL", segundo EN 13162, não revestido, de 40 mm de espessura.
Unitário |  | Ud |  | Descrição |  | Rend. |  | Preço unitário | Importância
mt16lrw030ebt |  | m² |  | Painel semi-rígido de lã de rocha vulcânica Rockcalm -E- 211 "ROCKWOOL", segundo EN 13162, não revestido, de 40 mm de espessura, resistência térmica 1,1 m²°C/W, condutibilidade térmica 0,035 W/(m°C), densidade 40 kg/m³, calor específico 840 J/kgK e factor de resistência à difusão do vapor de água 1,3. |  | 1.05 |  | 4.4 | 4.62
mo054 |  | h |  | Oficial de 1ª montador de isolamentos. |  | 0.063 |  | 17.41 | 1.1
mo101 |  | h |  | Ajudante de montador de isolamentos. |  | 0.063 |  | 16.45 | 1.04
|  | % |  | Custos directos complementares |  | 2 |  | 6.76 | 0.14
Custo de manutenção decenal: 0,14€ nos primeiros 10 anos. | [7 empty] | Total: | 6.9
Referência e título da norma |  |  |  |  | Aplicabilidade(a) |  | Obrigatoriedade(b) |  |  | Sistema(c)
EN 13162:2012+A1:2015 |  |  |  |  | 1072015 |  | 1072016
Produtos de isolamento térmico para aplicação em edifícios — Produtos manufaturados de lã mineral (MW) — Especificação
(a) Data de entrada em aplicação da norma harmonizada e início do período de coexistência
(b) Data final do período de coexistência / entrada em vigor da marcação CE
(c) Sistema de avaliação e verificação da regularidade do desempenho